## Sheet1
Lớp | Tên đất | Bề dày | Dung trọng tự nhiên | Dung trọng đẩy nổi | Độ ẩm tự nhiên | Chỉ số SPT | Góc nội ma sát | Lực dính kết | Độ sệt | Mô đuyn tổng biến dạng |  | Bề dày | Dung trọng tự nhiên | Dung trọng đẩy nổi | Độ ẩm tự nhiên | Chỉ số SPT | Góc nội ma sát |  |  |  | Lực dính kết | Độ sệt | Mô đuyn tổng biến dạng | Hệ số quy đổi T - > kN | 9.81
[24 empty] | kN -> T | 0.102
|  | H | γw | γdn | W | N30 | φ | CII | IL | E100-400 | Z | H | γw | γdn | W | N30 | φ |  |  |  | CII | IL | E100-400 | 2828.08566
|  | (m) | kN/m3 | kN/m3 | (%) |  | (°) | kN/m2 |  | kN/m2 | -0.5 | (m) | T/m3 | T/m3 | (%) |  | (°) |  |  |  | T/m2 |  | T/m2
K | Cát san lấp | 1 | - | - | - | - | - | - | - | - | -1.5 | 1 | - | - | - | - | - |  |  |  | - | - | -
1 | Lớp bùn sét, xám đen, xám xanh, lẫn mùn thực vật | 10 | 17.1 | 7.1 | 73.3 | 2 | 6o30' | 5.8 | 0.8 | 860 | -11.5 | 10 | 1.74 | 0.72 | 73.3 | 2 | 6o30' | 6 | 30 | 6.5 | 0.59 | 0.8 | 87.72
2 | Sét pha sét bụi dẻo mềm | 4.6 | 20.1 | 10.1 | 24.1 | 9 | 9o30’ | 17.3 | 0.53 | 8230 | -16.1 | 4.6 | 2.05 | 1.03 | 24.1 | 9 | 9o30’ | 9 | 30 | 9.5 | 1.76 | 0.53 | 839.46
3 | Cát hạt trung màu xám trắng, vàng, chặt vừa | 1.3 | 20.2 | 10.2 | 17.6 | 19 | 24o30’ | 3.3 | - | 10340 | -17.4 | 1.3 | 2.06 | 1.04 | 17.6 | 19 | 24o30’ | 24 | 30 | 24.5 | 0.34 | - | 1054.68
4 | Sét pha dẻo thấp, màu vàng, nâu đỏ | 10.4 | 19.7 | 9.9 | 22.5 | 16 | 9o40’ | 27 | 0.5 | 5340 | -27.8 | 10.4 | 2.01 | 1.01 | 22.5 | 16 | 9o40’ | 9 | 40 | 9.67 | 2.75 | 0.5 | 544.68
5 | Sét pha xám dẻo, nâu đỏ, trạng thái nữa cứng | 5.8 | 20 | 10.1 | 23.8 | 21 | 15o20’ | 23.8 | 0.2 | 8500 | -33.6 | 5.8 | 2.04 | 1.03 | 23.8 | 21 | 15o20’ | 15 | 20 | 15.33 | 2.43 | 0.2 | 867
6 | Cát pha bụi, màu xám trắng vàng, trạng thái chặt vừa | 14.9 | 20.1 | 10.2 | 21.3 | 27 | 21o30’ | 7.4 | - | 11420 | -48.5 | 14.9 | 2.05 | 1.04 | 21.3 | 27 | 21o30’ | 21 | 30 | 21.5 | 0.75 | - | 1164.84
7 | Cát hạt trung lẫn sạn chặt vừa | 20.9 | 20.2 | 10.3 | 18.7 | 30 | 27o00’ | 3.1 | - | 14562 | -69.4 | 20.9 | 2.06 | 1.05 | 18.7 | 30 | 27o00’ | 27 | 0 | 27 | 0.32 | - | 1485.32